## Tabelle1
Eingabefelder
Ergebnisfelder
Produkt | Eingabe |  |  | Ergebniss
Schrauben | Nenndurchmesser (mm) | Schaftlänge (mm) |  | Oberfläche (cm²)
| 1 | 1 |  | 0.1652478
Bolzen | Nenndurchmesser (mm) | Schaftlänge (mm) |  | Oberfläche (cm²)
| 4 | 10 |  | 1.432566
Mutter | Nenndurchmesser (mm) | Schlüsselweite (mm) |  | Oberfläche (cm²)
| 6 | 10 |  | 4.423362
Scheibe | Aussendurchmesser (mm) | Innendurchmesser (mm) | Dicke (mm) | Oberfläche (cm²)
| 12 | 6 | 1.5 | 2.54469
Schrauben |  | Dicke
Oberflächenbehandlung |  | Min (µm) | Max (µm) | Min (mg) | Max (mg)
galv.* (Galvanik) | g/cm³
Zn | 7.1 | 10 | 15 | 1.173259 | 1.759889
ZnCo | 7.1
ZnFe | 7.1
ZnFeCo | 7.1
ZnNi(12-15) | 7.35
ZnNi(6-8) | 7.2
ZnNi(9-12) | 7.3
……………
Chromatierung | g/m² | % | %
blau/transparent | 0.2 |  |  | 0.003304955
gelb | 0.9
oilv | 1.9
schwarz Zn | 1.6
schwarz ZnFe/ZnCo | 1.9
schwarz ZnNi | 1.8
……………
Passivierung | g/m² | % | %
blau transparent | 0.2
Dickschicht | 0.6
schwarz ZnFe | 1
schwarz ZnNi | 1
silikathaltig Zn/ZnFe/ZnNi | 1.6
transparent Co-frei | 0.2
……………..
Metallpigmentbeschichtung
Versiegelung | g/cm³
anorganisch | 2.2
anorg./org. geschmiert | 1.2
anorg./org. PAK geschmiert | 1.2
anorg./org. PAK schwarz | 1.2
anorg./org. PAK | 1.2
anorg./org. PUR | 1.2
Schmierung